## Пол.ископ
Таблица 1
Перечень и краткая характеристика месторождений и проявлений полезных ископаемых Нагорского района (кроме торфа) по состоянию на 1.01.2010 г.
Название месторождения, проявления | Местоположение: населенный пункт, расстояние до ж.д. | Мощность полезной толщи от-до/ ср, м | Площадь подсчета запасов, тыс. м2 | Балансовые запасы по состоянию на 1.01.2010г. |  | Запасы и прогнозные ресурсы, не учтенные балансом |  |  | Степень освоения запасов | Качественная характеристика сырья. | Характеристика продукции | Горно-технические условия эксплуатации: мощность (м) и состав пород вскрыши, обводненность | Автор геологичес-кого отчета, год сдачи в территориальные фонды и № протокола постановки на баланс
|  |  |  | промышленных категорий (А+В+С1) | оцененные (С2) | Разведанные В+С1 | Оцененные С1+ С2 | Прогнозные С2+ Р1
1 | 2 | 3 | 4 | 5 | 6 | 7 | 8 | 9 | 10 | 11 | 12 | 13 | 14
Стекольные пески (тыс.т)
Нароговское | В долине р. Кобры, на ее правом берегу, в 1км к СЗ от пос. Орлецы, в 50 км к ССВ от п. Нагорск | 1,0 | 250 |  |  |  |  | 500 | нераспред. фонд недр | Пески кварцевые, мелкозер-нистые; содержание в %: SiO2 - около 93; Fe2O3 - 0,13 |  |  | Владимиров В.В., 1965
Орлецы | На левом берегу р. Кобры, в 50км к ССВ от п. Нагорск, в 2 км южнее п. Орлецы | 10,0 | 64 |  |  |  |  | 639 | нераспред. фонд недр | Пески кварцевые, тонко-мелкозер-нистые, светло-серые до белых с прослоями светло-жёлтых. Химсос-тав в %: SiO2 - 96,27; Fe2O3 - 0,29, Al2O3 - 2,15, TiO2 - 0,27, Мк-0,6; содержание глин. частиц-3,86%; коэффиц. фильтрации-2,3 | Пески совместно с глинами месторождения "Варломята" пригодны для производства тонкой керамики | 0,75 мпочва, пески | Мяснянкина О.М., 2002г.
Строительные пески (тыс.м3)
Поселок №4- | На левопобережье р. Крутой, в 4 км южнее Поселка №4, в 55 км СВ пос. Нагорск. | 1 | 5000 |  |  |  |  | 5000 | нераспред. фонд недр | Пески мелкозернистые | обнажение 94; скважина 34 | 0,15 м почва | Владимиров В.В. 1965 г.
Талицкое | На левом склоне долины р.Талицы,в 2 км ЮЗ трианг.пункта с абс.отм 200, в 15 км к В от п.Нагорск. | 2.8 | 65 |  |  |  |  | 182 | нераспред. фонд недр | Пески (возможно "пуга"), кварцевые разнозернистые; Мк-1,0, содержание гравийно-галечного материала до 25%. | Используются в дорожном строительстве | 0.2 м почва Полезная толща не обводнена. | Фридман Б.И. 1965 г.
Песчано-гравийные смеси (тыс.м3)
Литвяны II | В 7 - 8км ЮЗ пос. Нагорск, в 1.8км к западу от д. Шулаки, в 1.8км к С от д. Дорки | 3.9 | 222.3 | 676 |  |  |  |  | Госрезерв, нераспред. фонд недр | Песчано-глинисто-гравийная смесь -изомертическая линза; содержание гравия в смеси 30-73/ 53%; глинистых частиц 9-29/17.8%. | ПГС для верхнего слоя автодорог (ВСН 7-72) Марка гравия по дробимо-сти "Др-8", истираемости "И-20", по морозостой-кости "Мрз-50" | 2.13 м почва, суглинки | Копанев А.В. и др., 1978г. НТС КВКГЭ №125 от 3.04.79г.
Малашата (Устькобринское) | На правой пойме р. Вятки, ниже устья р. Кобры, в 1.5км к востоку от пос. Нагорск | 1.75 | 1466 | 7412 |  |  |  |  | Госрезерв, нераспределенный фонд недр | ПГС содержание гравия в смеси 8-40/17.5%; гравий представлен (%) - кварцитом (60-70), кремнем (16-24), кварцем (8-12), известняком (2-4), сланцем (1-2), песчаник, опока, мергель - един. зерна; содержание лещадных зерен 8%, слабых пород 4.8%; Мк песков отсева 1.7-2.1/1.9, глинистость 7-8%. | ПГС для строительных работ (ГОСТ 23735-79; ГОСТ 25607-83) Пески отсева ГОСТ 8736-85; Марка по дробимости "Др-8" и "Др-12", истирае-мости "И-I", морозостой-кости "Мрз-50", реакцион-ная способность 420-450 ммоль/л; водопоглощение <1%, . На мытом гравии и песке получен бетон марки "350" | 3.8 м почва, торф, суглинки, пески; пески до 1,6 м 1.6м | Плюснин Д.М, 1992г. ТКЗ №610 30.06.92г.
Вобловица | В 18км к З от п. Нагорск, на пойме р. Вобловица, в 4км к З от бывш. д. Косолапово | 1.75 | 2 |  |  |  |  | 3.5 | нераспред. фонд недр | ПГС содержание гравия 15-24/20%; глинистых час-тиц 18-25%; Пески отсева: Мк 1.2-1.5; глинистых частиц 23-45.0% |  | 3.05 м почва, суглинки, пески | Плюснин Д.М., Шумилова Л.И., 1986г.
Даниловцы | В 19км к С от п. Нагорска, на месте бывш. д. Даниловцы | 4.0 | 356 |  |  |  | 1397 |  | нераспред. фонд недр | ПГС (возможно "пуга"); содер-жание гравия 20-58/ 37%; глинис-тых частиц 10.4%; Гравий содер-жание зерен пластинчатых и игло-ватых форм в %: фр 5-10 мм 2,4; 10-20 мм 10,2; глинистых частиц фр 5-10 мм 4,1%; 10-20 мм 0,6%; | Марка гравия по дробимости "Др-8"; | 1.1-2.6/1.76м почва, суглинки, пески; Полезная толща не обводнена | Плюснин Д.М., Шумилова Л.И., 1986г.
Зимята | В 1.5км к З от д. Зимя-та, у автотрассы Полом-Зимята-Нагорск, в 11км ЮЮЗ п.Нагорск | 2.3 | 10 |  |  |  |  | 20 | нераспр. фонд недр | ПГС: содержание гравия в смеси 30-43%. |  | 2.2 м почва, супеси, суглинки | Копанев А.В. и др., 1978г.
Елесинцы (Коробейники) | В 18км к Ю-Ю-З от райцентра п.Нагорск и в 0,8км к Ю-З от д. Елесинцы | 4,06-4,67 | 240.6 |  |  |  | 1079 |  | нераспределенный фонд недр | ПГС представлена глинистыми песками и суглинками; содержание гравия 24,27-24,4%, слабых и выветрелых пород в %: (фракция 5-10мм)-0,7 (фракция10-20мм)- 0,6, пластинчатых и игловатых зерен соответственно 2,9 и 2,5; грансостав в %: 40мм -0,1, 20мм-1,24, 10мм-10,32, 5мм-24,47, 2,5мм-38,25, 0,63мм-55,79, 0,16мм-90,5, 0,05мм -92,2%. Пески отсева: содержание илистых, глинистых и пылевидных -5,8-18,4% | Марка гравия "Др-8", "Мрз-25", водопоглащение 1,6-1,4, пористость 5,7-4,7% Отвечает и пригоден для строительных целей (ГОСТ 8268-82) | 4,5 м почва, суг-линки, глины. Верховые воды, легко дрени-руемые. Запасы вскрышных глин пригодных для грубой керамики - 517 тыс.м3 по С2 | Плюснин Д.М., Мерзляков Н.И., 1988г
Кобринское | На уступе правой над-пойменной террасы р.Бол. Белой, у п.Коб-ра, в 0.25км ЮЗ мель-ницы, у дороги Сине-горье-Сибирь, в 49км пгт. Нагорска | 0.6 | 10 |  |  |  |  | 6 | нераспределенный фонд недр | ПГС: Песок, преполненный гравием и галькой | обнажения 440, 441 |  | Блом Г.И., 1954г.
Коробейники (Елесинцы) | В 18км к ЮЮЗ от п. Нагорск, в 2км ЮЗ д. Шевырталово, к В от бывш. д.Коробейники | 4.57 | 176 |  |  |  |  | 806 | нераспределенный фонд недр | ПГС: cодержание гравия 20-22,3-35,7/29,31%, грансостав в %: 20 мм 0,9%; 10 мм 9,91; 5 мм 18,5; 2,5 мм 12,29; 0,63 мм 16,05; 0,16 мм 30,77; 0,05 мм 1,3;содержание глинистых частиц 6-18/10.3%; гравий отсев: фр 5-10 мм: содержание глинистых частиц 0,8-8,1/3,5; зерен слабых пород 0.2%; лещадных 4.0%; фр 10-20 мм: содержание глинистых частиц 0,8-8,1/3,5; зерен слабых пород 0.2%; лещадных 4.0%; фр 10-20 мм: содержание глинистых частиц 0,4-2,3/1,3; зерен слабых пород 0.2%; лещадных 4.1%; | ПГС для необработанных дорожных покрытий (ГОСТ 25607-83, смесь №5) марка гравия по дробимости "Др-8", | 1-8.7/5.53 м поч-ва, суглинки, глины; Полезная толща обводнена | Плюснин Д.М., 1985г.
Костровское | В 22км к С от п.Нагорска, в 3км СВ д.Липовка, на месте бывш. д. Кострово | 4.15 | 383 |  |  |  |  | 1591 | нераспределенный фонд недр | ПГС (возможно "пуга"). Содержание гравия в смеси 42-46/ 44.4%; основная фракция 5-20мм; глинистость смеси 10-17/ 14.2%; гравий отсев: глинистые частицы-фр 5-10 мм 0,8%; 10-20 мм 0,6%; 20 мм 7,11%; 10 мм 15,9; 5 мм -21,39; 2,5 мм | Марка гравия по дробимости "Др-8"; | 0.5-2.1/1.3 почва, суглинок Полезная толща не обводнена | Плюснин Д.М., Шумилова Л.И., 1986г. По работам 1986 г. Уч-к Монастырь блок Р1-I
Краснореченское | В 1км к ЮВ от п.Красная Речка, в 66км к СВ от пгт. Нагорск | 0.8 | 60 |  |  |  |  | 50 | нераспред. фонд недр | Гравийно-галечниковый материал представлен кремнем, кварцем | (обнажение 700, 701 |  | Владимиров В.В., 1965г.
Кузнецы | На левом склоне р.Мытец, в обрыве террасы, в 1.5км к Ю от д.Кузнецы, в 36км к ССЗ от пгт.Нагорск | 1.5 | 15 |  |  |  |  | 21 | нераспред. фонд недр | Гравийно-галечниково-валунный материал | обнажение 664 | 3.0 м почва, суглинки пески | Блом Г.И., 1954г.
Лихое | В 9км ССЗ п. Нагорск, 0.2 км к З от д. Лихое, в 1км СЗ д. Векшеведы | 2.8 | 200 |  |  |  |  | 560 | нераспред. фонд недр | Песчано-гравийно-глинистые отложения типа "пуг", среднее содержание гравия 10 до 50/ 25% | ПГС для строительства дорог | 3.0-5.6/4.2 м суглинки Полезная толща не обводнена | Носов В.П., 1980г.
Малашата II | На левобережье р.Кобра, в 10км к С от п.Нагорск, между дд.Малашата и Жуки | 8.8 | 267 |  |  |  | 2344 | 1200 | нераспределенный фонд недр | ПГС (возможно пуга): содержание гравия в смеси 15.9-42.6/ 33.0%; глинистых частиц 7-23/12.4%; грансостав %: св 40 мм 0,4%; 40-20 мм 7,1; 20-10 мм 17,5; 10-5 мм 13,0; 5-2,5 мм 12,8; 2,5-0,63 мм 9,6; 0,63-0,16 мм 24,8; 0,16-0,05 мм 2,4; Гравий отев: содержание слабых зерен и выветрелых пород в %: фр 5-10 мм 0,5; 10-20 мм 0,3; 20-40 мм 0,2; зерен пластинчатой и игловатой форм: фр 5-10 мм 4,5; 10-20 мм 5,3; 20-40 мм 2,4; глинистых, илистых частиц фр 5-10 мм 3,6; 10-20 мм 5,6; Пески отсе-ва: Мк 2.0; глинистость 17-19%; | Марка гравия по дробимости "Др-8", по истираемости "И-I" и Мрз-25", | 0.3-4.3/2.23 м почва, пески, реже суглинки; Полезная толща обводнена в южной части месторождения | Плюснин Д.М., Шумилова Л.И., 1986г.
Маракулино | У дд. Маракулино и Костыли и Ю д.Мараку-лино, в 9км к ССВ от пгт.Нагорск | 4.0 | 100 |  |  |  |  | 400 | нераспред. фонд недр | Песок с гравием и галькой, гравием (возможно "пуга") |  | обнажение 450 | Игнатьев В.И., 1953г.
Монастырский | В 18км к С от п. Нагорск, на правобережье р. Песковки, на месте бывш. д. Монастырь | 2.9 | 262 |  |  |  |  | 770 | нераспред. фонд недр | ПГС: содержание гравия 16-52/29.6%; основная фракция 5-20мм; содержание глинистых частиц 7-23/ 16.6%; грансостав в %: 40 мм 0,15; 20 мм 5,69; 10 мм 10,04; 5 мм 16,58; 2,5 мм 7,81; 0,63 мм 11,61; 0,16 мм 28,67; 0,05 мм 2,84; гравий отсев -содержание глинистых частиц -фр. 5-10 мм 5,4%, 10-20 мм 0,5% 20-40 мм 0,5; слабых и выветрелых пород фр. 5-10 мм 1,2, 10-20 мм 1,0 20-40 мм отс.; зерен пластинчатой и игловатой форм фр 5-10 мм 4,1, 10-20 мм 4,6, 20-40 мм 5,4; | Марка гравия по дробимости "Др-8" | 0.6-2.2/1.5 мпочва, суглинки; Полезная толща не обводнена | Плюснин Д.М., Шумилова Л.И., 1986г. По работам 1986 г. Уч-к Монастырь блок С2-I
Мулинское | В северной части д.Мулино у здания школы, в 6км к В от п.Нагорск | 1.5 | 8 |  |  |  |  | 12 | нераспред. фонд недр | Гравий (возможно "пуга"). Галечник из кварцево-кремнистых пород, смешанный с разнозернистым песком | обнажение 210 |  | Игнатьев В.И., 1953г.
Нижнехолунное | На левобережье р. Холуной, в 0.06км выше по реке от места пересечения ее просекой между 130 и 14 кварталами, в 42 км к ССВ от пгт. Нагорск | 0.6 | 50 |  |  |  |  | 30 | нераспределенный фонд недр | ПГС; Песок, переполненный гравием и галькой | обнажение 1021 | 0.04 м почва | Блом Г.И., 1954г.
Поселковский | На правом склоне р. Матец, в 50м выше выхода просеки между 30 и 31 кварталами, в 4км к CЗ от Поселка №3, в 54км к ССЗ от п. Нагорска | 0.9 | 10 |  |  |  |  | 9 | нераспределенный фонд недр | Гравийно-валунно-галечный слой. | обнажение 602 | 1.65 м почва, суглинки, пески | Блом Г.И., 1954г.
Николаевский | В 10км ЗСЗ п. Нагорск, в 5км к В от д.Николаево, в 1.5км к ЮЗ от бывш. д.Бусята | 3.55 | 321 |  |  |  | 1145 |  | нераспред. фонд недр | ПГС; содержание гравия 15-44/ 29.6%, основная фракция 5-40мм; гран-состав в %:40 мм 1,46%; 20 мм 7,54; 10 мм 15,27; 5 мм 11,48; 2,5 мм 36,45; 0,63 мм 4,23; 0,16 мм 32,37; 0,05 мм 5,36; глинистость 12-20%; гравий отсев -содержание глинистых частиц -фр. 5-10 мм 11,5%, 10-20 мм 2,9%; слабых и выветрелых пород фр. 5-10 мм 0,4, 10-20 мм 0,7.; зерен пластинчатой и игловатой форм фр 5-10 мм 4,8, 10-20 мм 5,0; | Марка гравия по дробимости "Др-8", по морозостойкости- не ниже "Мрз-25" | 4.58 м почва, глины, пески | Плюснин Д.М., Шумилова Л.И., 1986г.
Созовское | В долине р.Кобры, 1-1.5 км к ЮЗ от п.Крас-ная Речка, в 66км к СВ от пгт.Нагорск | 0.7 | 12.5 |  |  |  |  | 8.8 | нераспред. фонд недр | Скопление гравийно-галечни-кового материала на поверхности | обнажение 693 |  | Владимиров В.В., 1965г.
Среднехолунное | На правом склоне долины р.Холуной, в 0.8км С шир. просеки между 12 и 174 кв., в 0.1км выше устья оврага, в 40км к ССВ от пгт.Нагорск | 0.6 | 40 |  |  |  |  | 24 | нераспределенный фонд недр | Гравийно-галечниковый слой | обнажение 1017 |  | Блом Г.И., 1954г.
Усть-Пашня-ковское | В долине р.Кобры у устья р.Пашняка, в 68 км к ССВ от п.Нагорск | 0.7 | 25 |  |  |  |  | 17 | нерасп.. фонд недр | Гравийно-галечниковый материал с поверхности. |  |  | Владимиов В.В., 1965г.
Чащенское | В 1.5км к ЮЗ от кордона Чащенка, в русле р.Кобра, в 54км к СВ от пгт.Нагорск | 0.7 | 25 |  |  |  |  | 17 | нераспред. фонд недр | Скопления гравийно-галечного материала с поверхности |  |  | Владимиров В.В., 1965г.
Шабаны | В 6км к З от северной окраины п.Нагорск, на ЮВ окраине д.Шабаны | 1.5 | 30 |  |  |  |  | 45 | нераспред. фонд недр | ПГС возможно "пуга". Содержание гравия в смеси 20-40% | Прогнозные ресурсы по категории Р1 подсчитаны Пргодой В.К. в 1998 г. | 1.5м м почва суглинки; Работами 1987 г. Участок признан бесперспективным. | Копанев А.В. и др., 1987г; Пригода В.К. 1998 г.
Шулаковское | В 0.6км к СВ от д.Шулаки, в 8км к В от п.Нагорск | 1.0 | [5 empty] | 10 | нерасп. фонд недр | Галечник и мелкие валуны, переме-шанные с разнозернистым песком (возможно "пуга"). | обнажение 150 |  | Игнатьев В.И., 1953г.
Шутовы | В 0.3км к С от бывш. д.Шутовы, на правом высоком берегу р. Вятки, в 25км к Ю от пос. Нагорск | 2.9 | 46 |  |  |  | 110 |  | нераспределенный фонд недр | ПГС: Шнуровидное залегание: протяженность более 900м при ширине 20-50м; содержание гравия 20-43%/27%; глинистых частиц 10-18%; гравий мелкий, фракции 5-20мм кремнистого состава. | Марка гравия по дробимости "Др-8" | 2.9 м почва, пески, супеси | Копанев А.В., 1978г., Плюснин Д.М., Шуми-лова Л.И., 1986г. Плюснин Д.М., Мерз-ляков Н.И., 1988г.
Южноданиловское | В 18км к С от п. Нагорск, в 1км к Ю от бывш. д. Даниловцы | 5.0 | 147 |  |  |  |  | 738 | нераспред. фонд недр | ПГС: (возможно "пуга"). Содержа-ние гравия 20-62/ 43%. грансостав в%: 20 мм 9,87; 10 мм 22,74; 5 мм 25,95; 2,5 мм 10,7; 0,63 мм 6,86; 0,16 мм 12,13; 0,05 мм 1,08; содер-жание глинистых частиц 10.6%; гравий отсев -глинистых частиц -фр. 5-10 мм 3,2%, 10-20 мм 1,15%; слабых и выветрелых пород фр. 5-10 мм 1,1, 10-20 мм 0,5; зерен пластинчатой и игловатой форм фр 5-10 мм 6,4, 10-20 мм 7,05; | Марка гравия по дробимости "Др-8"; | 0.3-3.8/2.3 м почва, глины, пески; Полезная толща необводнена | Плюснин Д.М., Шумилова Л.И., 1986г. По работам 1986 г. Уч-к Монастырь блок С1-II
Карбонатные породы - на строительный камень и известняковую муку (тыс.м3)
Путятинское | в 20км к ЮЮЗ от п. Нагорск, южнее б.д. Путятино, на правобережье р. Вятки | 1.89 | 111.1 |  |  |  | 210 |  | нераспределенный фонд недр | Переслаивающиеся известняки и мергели, В центральной и южной частях м-ния выделены площади крепких разностей пород, выход щебня в которых сост. 76%. Химсостав, %: н.о.-13.78; СаО-43.38; MgO-1.97; CaCO3+MgCO3-81.36, плотность - 2.56 г/см3, водопоглощение-0.73, прочность в водонасыщ.сост.-895-1434 кгс/см2, морозостойкость "Мрз—25" | Полученный щебень соответ. ГОСТам 25607-83 и 8267-82: Марка по дробимости "800", истираемости "И-1", пластичн.-"Пл.-2", водостойкость-"1". По хим. составу карб. породы пригодны для известняковой муки по ТУ 10-11-428-87. | 2.35, почва, пески, суглинки, глины четвертичные и татарские отложения | Плюснин Д.М. и Мерзляков Н.И. 1988г. протокол НТС №21 от 26.02.1988г.
Глины кирпичные (тыс.м3)
Грехневское | В 2 км к СЗ от пгт. Нагорск на правом берегу р. Кобра, в 0,8 км от пос. Грехневка. | 3.28 | 174.5 | 574 |  |  |  |  | Госрезерв, нераспределенный фонд недр | Глины число пластичности 11,0-18,6; засоренность 1%; К чувств. к сушке 1,7-2,43; усадка возд. 9,2-10,6%; общая - 9,7-11,3%; формовоч-ная влажность 21,7-25,3%; Химсостав, %: SiO2 68,46-72,72; Al2O3+TiO2-11,65-14,2; Fe2O3-5,17-5,9; CaO 1,2-1,95; MqO-2,03-2,47;SO-сл.; ппп-4,28-5,14; R2O-2,53-5,05; CO2-0,16-0,46; содержание фракции >0,01 мм 38,7-55,2,<0,01 мм 42,3-61,3; | Сырье пригодно для производства обыкно-венного глиняного кирпича марки "100"-"125" с добавкой 8% опилок или 15% песка, водопоглощение 12,9-14,2%; прочность при сжатии 255,0-338,2 кг/см2; при изгибе 96,0-101,9 кг/см2 | 0,32 м почва | Ляшенко И.Д., 1962 г. Пр.ТКЗ №19 28.04.62 г.
Кобринское | На правобережье р. Кобры, в 10-11 км к СЗ от пос. Краснореченс-кий мехлесопункт, в 67 км к ССВ от пгт. Нагорск. | 5 | 200 |  |  |  |  | 15000 | нераспред. фонд недр | Суглинки желтовато-коричневые, вязкопластичные |  | 0,3 почва | Владимиров В.В., 1965 г.
Мулинское | В 3 км к ЮВ от д. Мулино, на левом берегу р. Мулинки, в 8 км к В от пгт. Нагорск. | 4.6 | 26.6 |  |  | 122 |  |  | нераспределенный фонд недр | Суглинки засоренность 0,0-5,11%; Химсостав, %: SiO2- 62.44-66,38; TiO2+ Al2O3- 11,94-16,5; Fe2O3- 6.25-8,61; CaO- 0.6-4.36; MgO - 0,69-2.2;SO3 - 0,1-0,16; п.п.п.- 6,76-8,76; R2O - 2,22-5,05. Грансостав, %: >0,05 мм -10,0-50,0; 0,05-0,005 -32,9-57,4; <0,005-17,0-40,1. Число пласт. 7,3-19,4; усадка воздушная 8,1-11,4%, общая 9,3-13,8% | Сырье пригодно для производства кирпича М"100" с добавлением 20% песка.. Водопоглащение 7,4-13,5%, прочность при сжатии 231-371 кг/см2, при изгибе 44-104 кг/см2. | 0,87 м почва, пески | Кабанов А.П., 1958 г. Пр.ТКЗ №4614.05.58 г. Запасы не утверждались
Краснореченское | В 0,5 км к СВ от п. Краснореченский мехолесопункт, в 68 км к СВ от пгт. Нагорск. | 1.5 | 500 |  |  |  |  | 750 | нераспред. фонд недр | Суглинки | Суглинки использова-лись местным населе-нием для производства кирпича строительного | 0,1-0,2 м почва | Владимиров В.В., 1965 г.
Глины тугоплавкие (тыс.т)
Варломята. | 1 км к СВ от быв. д. Варломята, в 40 км к ССВ от п. Нагорска | 1,0-6,5/3,03 | С2-209,4; Р1-148,6 |  | 1244 |  |  | 703 | госрезерв, нераспределенный фонд недр | Глины низкодисперсные, умерен-но и среднепластичные, с низким содержанием крупнозернистых включений, полукислые, со сред-ним содержанием красящих окислов, тугоплавкие и огнеупорные; Пластообразная линза с размерами-1500х500 м. Каолиновые глины: по минералогическому составу: исходная проба- каолин 53%, кварц- 39%, гидрослюды 6%; Глинистая составляющая на 77,4 % состоит из каолинита, 12,44% слюды, 2,56% монтмориллонита. В южной части месторождения встречены монтмориллонитовые глины: содерж. фр. <0,001-23,9-59,2; число пластич. 14,6-36,5; глин.составл. -32,9-75,3; химсотав в %: SiO2-59,36-65,66; Fe2O3-4,88-7,49; Al2O3-14,43-22,02; Глинистая составляющая полиминеральная с преобладанием каолинита (46-93%), монтмориллонита, слюды. содержание песчаной фракции 9,9 - 54,5 %. | По аналогии с Кокоринским месторождением глины пригодны для производства керамической плитки для внутренней облицовки стен, плитки керамической для полов. | 2,3 м пески; Использовалась для гончарного пр-ва и побелки печей | Лопатина А.М. 1932г, Мяснянкина О.М., 2002г. Протокол ТКЗ при КПР по Кир. обл. №8/1 от 29.08.2002г..
Орлецы | В 50 км к С от п. Нагорск, в 2 км к Ю от Лесоучастка Орлецы, на водоразделе Адамова и безымянного ручьев. | 0,9-2,0/1,3 | 51,4 |  |  |  |  | 120 | нераспред. фонд недр | Глины светло-серые, слюдистые, алевритистые с прослоями песка; глинистая фракция (1 проба) состоит на 85% из каолинита и 15% слюды химсостав в %: SiO2-68,33; Fe2O3-1,75; Al2O3-19,99; TiO2-1,16; ппп- 6,55 содерж. частиц < 0,001-17,64; число пластичн. 8,5 | Глина по химическому сотаву соответствует требованиям, тредъявл. к глинистому сырьюдля тонкой керамики | 2,4-5,5 почва, пески; Прирост запасов возмо-жен к юго-востоку и западу от блока Р1-I | Мяснянкина О.М. 2002 г. ТКЗ № 8/1 от 29.12.02 г.
Фосфоритовые руды (тыс.т.)
Водораздел рек Вятки и Нырмыча. | В бассейне их притоков Чудовка, Вьюк-Бол.Вьюк, в 20-45км к СЗ от г.Кирс, Верхнекамский р-н | 0.4-1.6/ 0.74 | 590015 |  | 784810 |  |  |  | Госрезерв, нераспред. фонд недр | Глауконито-кварцевые пески с желваками фосфоритов, средняя плотность руды в недрах по сухому весу 1.7т/м3; содержание Р2О5 в исходной руде среднее по окружающим участкам 13.3%. | Фосфоритная мука 2 сорта, с содержанием Р2О5 22,5% (ГОСТ 5716-74); Глины вскрышные для производства керамзита | 30.0-110.0 м почва, пески, суглинки, тор-фа, глины; Глины аналогич-ные Сординс-ким вскрыш-ным глинам; прогнозные ресурсы 41142 млн.м3 | Рубцов Ю.С. и др. 1984г. Часть участ-ка располо-жена в Верх-некамском и Белохолу-ницком районах
Междуречье р.Севы и р.Нырмыч (Западный). | На водоразделе верховий рек Нырмыч-Соз-Сява, в 45км в СЗ от г.Кирс, Верхнекамский р-н | 0.4-1.6/ 0.72 | С1-9250; С2-23625 | 13450 |  |  |  |  | Госрезерв, нераспред. фонд недр | Глауконито-кварцевые пески с желваками фосфоритов Содержа-ние Р2О5 в исходной руде 11.2-16.25/12.32%. Выход концентрата +0.5мм 42.59-47.93/43.87%, содер-жание Р2О5 18.7-23.19/21.57%; Выход концентрата +1мм в блоке С1 28.16-34.3/31.77%. | Фосфоритная мука 2 сорта, с содержанием Р2О5 22,5% (ГОСТ 5716-74); Глины вскрышные для производства керамзита | 3.8-19.1/11.3 м почва, пески, суглинки, торфа, глины; Глины аналогич-ные Сординс-ким вскрыш-ным глинам; прогнозные ресурсы 3752 млн.м3 | Суздалева Э.С. и др. 1983г., Рубцов Ю.С. и др., 1984г. Часть участ-ка располо-жена в Верх-некамском и Белохолу-ницком районах
Грунты для строительства дорог (тыс. м3)
Нагорское | В 0,7 км южнее пос. Нагорск, на правобережной пойме р. Вятки | 0,5-2,8/1,35 | 10 | 10 |  | КИР 90036 ТЭ КОГУП "Вятские автомобильные дороги" от 22.12.09 г по 28.02.16 г. |  |  | распределенный фонд недр | Пески средние с прослоями мелких (Мк 2,08) полный остаток на сите 0,63 мм -25,03%; содержание зерен > 5 мм -1,13%; <0,16 мм -3,83%; пылевидных и глинистых частиц 2,05% | Пески для дорожно-строительных и строи-тельных работ (ГОСТ 8763-93; СНиП 2.05.02-85 "; ВСН 20-87) Эффек-тивная удельная актив-ность песков11 Бк/кг | Вскрышные по-роды отсутст-вуют; Полезна толща не обводнена | Лозовская Н.Е. ЭКЗ ОПИ Кир. обл. № 2 от 27.06.06 г.
Карьер "Заревский" | 450 м СВ а/д с. Заево- с. Гогли, колхоз "Заря" | 3,0-6,3/4,64 | 45.8 |  | 191 |  |  |  | горезерв, нерасп. фонд недр | Пески мелкие; грансостав в %: 2,5мм 0-2,61/0,54; 1,25мм 0-0,72/ 0,29; 0,63мм 05,78/2,26; 0,315мм 28,9-62,01/48,37; 0,16мм 20,21-62,53 /41,75; < 0,16мм 2,07-8,47/6,75 Мк 1,5. | Для возведения земпо-лотна и обустройства до-рожной одежды автодо-роги; Коэффициент фильтрации 2,66 м/сут. | почва 0,2 | Протокол № 5 от 14 июля 2000 г.
Горючие сланцы (млн.т)
Синегорское | в 45 км к ССЗ от пгт Нагорск, в междуречье Кобры и Мытенца, к северо-западу от д. Синегорье | 1 пачка-1,56; 2 пачка - 1,22; 3 пачка - 1,12 | 132430 |  |  |  | 911.17 |  | нераспределенный фонд нед | Сланцы три пачки: 1пачка: зольно-сть 75,05%, минераль.СО2 - 5,31%, сера общ. 2,31%, теплотворная спо-собность 1242кал, выход смолы по Фишеру -6,14%. 2пачка: зольность -68,85%, минер. СО2 -10,54%, сера общ. -2,66%, теплотворная спосо-бность -1830кал, выход смолы по Фишеру - 6,3%, ср. плотность -1,67 т/м3. 3 пласт: зольность -74,35%, минер. СО2 -14,48%, сера общ. -2,21%, теплотворная способность -1260кал, выход смолы по Фишеру - нет св., ср. плотность -1,67т/м3. | Не пригодны как топливно-энергетическое сырье | 20 м глины, пески, суглинки | Хаустов И.В. 1932г., Еремина К.А., 1954г Щербак С.П. 1956г